## Tabelle1
Fragen-Antworten-Katalog im Vergabeverfahren: „Funktionsjacke“ Az.: 02.207-100/2026 EU-Bekanntmachung Nr. vom 402070-2026
Stand: 29.07.2026
Lfd. Nr. | Bezugspunkt in Vergabeunterlagen (z.B. Kapitel der Leistungsbeschreibung o.ä.) | Frage | Antwort
1 | Fristverlängerung | Wir bitten um Verlängerung der Angebotsfrist um 8 Wochen. | Die Angebotsfrist wird um 4 Wochen verlängert.Die Angebotsfrist entspricht unter Berücksichtigung der gewährten Fristverlängerung den marktüblichen Gegebenheiten. Aufgrund des bereits ausgeschöpften Rahmenvertrags sowie der zu erwartenden Lieferzeiten ist es uns leider nicht möglich, eine weitergehende Verlängerung der Angebotsfrist zu gewähren.
2 | TL-A 26 , Ausgabe Juni 2026 | 2.1. Oberstoff: Sie fordern ein Maximalgewicht von 80g/m² +/- 5%. Außerdem sind 38 Fäden / cm +/- 2 Fäden im Schuss gefordert. Unser Material wiegt 66g/m² und hat lediglich 33 Fäden / cm. Alle anderen Leistungsanforderungen werden erfüllt. Dürfen wir dieses Material verwenden? | Leider ist dies nicht möglich, da dieses Gewicht für den vorgesehenen Einsatzzweck zu gering ist.
3 | TL-A 26 , Ausgabe Juni 2026 | 2.3. Futterstoff für Jacke und Wärmefutter: Sie fordern eine Fadendichte in der Kette von 63-68 Fäden / cm. Unser Material hat 72 Fäden +/- 1 Faden. Alle anderen Leistungsanforderungen werden erfüllt. Dürfen wir dieses Material verwenden? | Grundsätzlich können wir dies zulassen. Bedenken Sie aber bitte, dass die Jacken einen Praxistest durchlaufen, bei dem auch die Bekleidungsphysiologie bewertet wird.
4 | TL-A 26 , Ausgabe Juni 2026 | 2.4. zur Wärmereflektionseinlage: Sie erwähnen unter 2.4. eine Wärmereflektionseinlage und beschreiben diese - jedoch ohne konkrete Leistungsanforderung. Darf auf diese Einlage verzichtet werden, wenn die Gesamtkonstruktion alle Anforderungen erfüllt? | Grundsätzlich können wir dies zulassen. Bedenken Sie aber bitte, dass die Jacken einen Praxistest durchlaufen, bei dem auch die Bewegungsfreiheit und die Bekleidungsphysiologie bewertet wird.
5 | TL-A 26 , Ausgabe Juni 2026 | 2.4. Steppdesign: Dürfen die Angebotsmuster ohne Steppung eingereicht werden? Wir sind nicht sicher, ob wir in der Kürze der Zeit die Steppware erhalten können. Unser Isolationssystem kommt generell ohne Steppung aus. Im Auftragsfall liefern wir mit Steppung. | Grundsätzlich können wir dies zulassen. Bedenken Sie aber bitte, dass die Jacken einen Praxistest durchlaufen, bei dem auch die Bewegungsfreiheit und die Bekleidungsphysiologie bewertet wird.
6 | TL-A 26 , Ausgabe Juni 2026 | 2.9. Stoff für Kapuze...: Sie fordern eine Scheuerfestigkeit von > 100.000 Touren. Kann es sein, das Sie nur 10.000 Touren meinen? Aus unserer Sicht sind 100.000 Touren für das beschriebene 3-Lagen-Laminat unmöglich zu erreichen. Meinten Sie vielleicht 10.000 Touren? Auch die Berstfestigkeit kommt uns extrem hoch vor für ein derart leichtes Gewirke. | Lt. uns vorliegender Prüfberichte eines akkreditierten Prüflabors ist eine Scheuerfestigkeit von > 100.000 Touren nachgewiesen.
7 | TL-A 26 , Ausgabe Juni 2026 | 2.10. Taschenbeutel: Sie fordern ein Flächengewicht von 75g/m² +/- 10g/m². Unser Material wiegt ca. 60g/m². Alle anderen Leistungsanforderungen werden erfüllt. Dürfen wir dieses Material verwenden? | Leider ist dies nicht möglich, da dieses Gewicht für den vorgesehenen Einsatzzweck zu gering ist.
8 | TL-A 26 , Ausgabe Juni 2026 | 4. Technische Forderungen an die fertige Jacke: Sie schreiben, dass eine der wichtigsten Eigenschaften die Wasserdichtigkeit bei Regen sei. Die Konstruktion in der Jackenmitte ist aus unserer Sicht nicht 100% wasserdicht. (5.3. Vorderteil). Die Durchgriffe i.V.m. der Paspellierung sorgen dafür, dass im Nahtbereich Wasser nach innen dringen kann. Durch den Untertritt ist ein weiterer Schutz gegeben aber nicht ausreichend für 100%ige Wasserdichtigkeit | Nach unseren Erfahrungswerten können wir Ihre Bedenken nicht teilen. Bitte beachten Sie hierzu auch den Prüfaufbau, wie in Ziffer 4 beschrieben.
9 | TL-A 26 , Ausgabe Juni 2026 | wir haben 3-lagen Laminat für den Taschenbeutel mit das Gewicht 90 g/m² und Verstärkungsmaterial - 185 g/m². Die anderen Normen unseren Materialien entsprechen TL. Jetzt ist die Frage, ob es ok ist? | Das höhere Gewicht des Taschenbeutel kann zugelassen werden. Das geringere Gewicht des Verstärkungsmaterials können wir leider nicht zulassen.
10
11