## Produktdeklaration
Allgemeine Produktdeklaration | [15 empty] | Dropdown
Bauvorhaben: | Neubau Martin-Niemöller-Gesamtschule, Bielefeld
Unternehmen: | [15 empty] | Bearbeitungsmodus
Gewerk: | [15 empty] | Printmodus
System: | BNB_UN_17, 1.1.6 Risiken für die lokale Umwelt, QN5
| Blau hinterlegte Felder sind auszufüllen | [9 empty] | Prüfender:
LV-Positionsnr. | Bauteil / Einbauort / Anwendungsfall | Mengen- / Flächenangabe | Produktbezeichnung | Hersteller | Produktbeschreibung | GIS Code | Umweltzeichen | VOC Gehalt | Lösemittelfrei | Produkteigenschaften, Inhaltsstoffe | Relevanz (Pos. Kriterienmatrix) | Anforderungen | FREIGABE | Anmerkungen | Datei-Bezeichnung Technisches Datenblatt / Sicherheitsdatenblatt
* bitte Datenblätter nennen und beilegen

## Holzdeklaration
Deklaration von Hölzern, Holzprodukten und Holzwerkstoffen
| Bauvorhaben: | Neubau Martin-Niemöller-Gesamtschule, Bielefeld
Unternehmen:
Gewerk:
| System: | BNB_BN 1.1.7, Nachhaltige Materialgewinnung, QN3
|  | Blau hinterlegte Felder sind auszufüllen | [5 empty] | Prüfender:
Gewerk | Produktbezeichnung | Hersteller | Anwendungsfall des Produktes, Produktbeschreibung | Volumen m³ Summe Volumen im Projekt: | %-Satz des FSC-/PEFC-Zertifikats | Holzanteil im Projekt | Zertifizierter Holzanteil im Projekt | Holzart | Herkunft | CoC-Zertifikat Registrierungscode (FSC / PEFC) | FREIGABE* | Anmerkung | Anlage (Produktdatenblatt, FSC-/PEFC-Zertifikat und Lieferschein)
|  |  |  | 0 | [5 empty] | (bitte zutreffendes Zertifikat nennen und beilegen) |  | die Lieferscheine sind nachzureichen. Die Zuordnung des Registrierungscodes FSC oder PEFC in den Positionen der Lieferscheine ist erforderlich!
[6 empty] | #DIV/0! | #DIV/0!
[6 empty] | #DIV/0! | #DIV/0!
[6 empty] | #DIV/0! | #DIV/0!
[6 empty] | #DIV/0! | #DIV/0!
[6 empty] | #DIV/0! | #DIV/0!
[6 empty] | #DIV/0! | #DIV/0!
[6 empty] | #DIV/0! | #DIV/0!
[6 empty] | #DIV/0! | #DIV/0!
[6 empty] | #DIV/0! | #DIV/0!
[6 empty] | #DIV/0! | #DIV/0!
[6 empty] | #DIV/0! | #DIV/0!
[6 empty] | #DIV/0! | #DIV/0!
[5 empty] | Anteil zertifiziertes Holz am Objekt: |  | #DIV/0! |  | entspricht nach DGNB NBV15.2 ENV 1.3: |  | QS 3

## Qualitätsanforderungen
Übersichtstabelle aller Qualitätsanforderungen
System: BNB UN 2017, 1.1.6, Anlage 1, Risiken für die lokale Umwelt
Position | Betrachtete Schadstoffgruppe | Bauproduktgruppe | Bauprodukttyp | Typische Einsatzbereiche | ANFORDERUNGEN Qualitätsniveau 3 | ANFORDERUNGEN Qualitätsniveau 4 | ANFORDERUNGEN Qualitätsniveau 5
1. Übergreifende Anforderungen
0 | SVHC | alle im Folgenden genannten Bauprodukte |  |  | ● Deklaration enhaltenener SVHC > 0,1 % | ● Deklaration enhaltenener SVHC > 0,1 % | ● Deklaration enhaltenener SVHC > 0,1 %
2. Bodenbeläge
1 | VOC / gefährliche Stoffe / Biozide | Bodenbeläge | textile Bodenbeläge |  | ● RAL-UZ 128 (Blauer Engel o. glw.) oder ● GuT-Gütesiegel | ● RAL-UZ 128 (Blauer Engel o. glw.) oder ● GuT-Gütesiegel | ● ohne PVC-Rückenschicht und ● RAL-UZ 128 (Blauer Engel o. glw.) oder ● GuT-Gütesiegel
2a | VOC / gefährliche Stoffe / Schwermetalle |  | Elastische Bodenbeläge – mit und ohne ankaschierte Verlege- oder Dämmunterlage | Elastische Bodenbeläge aus Kautschuk, Polyolefine, Kork, Linoleum und PVC – auch Systeme | ● Einhaltung AgBB-Schema ● keine Cadmium- und Bleistabilisatoren ● PVC-Bodenbeläge: reproduktionstoxische Phthalate < 0,1 % (Einzelverbindungen siehe Anlage 2, E) | ● Einhaltung AgBB-Schema ● keine Cadmium- und Bleistabilisatoren ● RAL-UZ 120 (Blauer Engel o. glw.) ● Keine Verwendung von PVC | ● Einhaltung AgBB-Schema ● keine Cadmium- und Bleistabilisatoren ● RAL-UZ 120 (Blauer Engel o. glw.) ● Keine Verwendung von PVC
2b | VOC / gefährliche Stoffe |  | Bodenbeläge aus Holzwerkstoffen – auch Systeme | Laminate, Parkette und Holzfußböden, Bambusparkette – auch Systeme (z.B. Bodenbelag auf Trägerplatte aus Holz oder Holzwerkstoffen) | ● Einhaltung AgBB-Schema ● für Beschichtungen gilt Pos. 3b | ● Einhaltung AgBB-Schema ● für Beschichtungen gilt Pos. 3b ● RAL-UZ 176 (Blauer Engel o. glw.) | ● Einhaltung AgBB-Schema ● für Beschichtungen gilt Pos. 3b ● RAL-UZ 176 (Blauer Engel o. glw.)
3. Wandbeläge, Bauplatten und Konstruktionsholz für den Innenbereich
41 | VOC / Formaldehyd / gefährliche Stoffe | beschichtete und unbeschichtete Holzwerkstoffe ohne Behandlung mit Holzschutz- oder Flammschutzmitteln | Holzwerkstoffplatten nach EN 13986 wie Span-, Tischler-, Faser-, mitteldichte Faser-, Sperrholz-, Massivholzund OSB-Platten sowie Furnierschichtholz | Konstruktiver Holzbau im Innenbereich und Innenausbau (wie z. B. Trockenbau, Bekleidungen, Einbaumöbel etc. außer Türen, Sanitärtrennwände) | ● Formaldehyd- Ausgleichskonzentration in der Luft eines Prüfraumes) < 0,065 ppm (0,080 mg/m3) oder ● E1 PLUS ● zusätzlich gilt Pos. 46a | ● Formaldehyd- Ausgleichskonzentration in der Luft eines Prüfraumes) < 0,05 ppm (0,062 mg/m3) oder ● zusätzlich gilt Pos. 46a | ● Formaldehyd- Ausgleichskonzentration in der Luft eines Prüfraumes) < 0,05 ppm (0,062 mg/m3) ● RAL-UZ 76 (Blauer Engel o. glw.)
45 | gefährliche Einzelstoffe | Flammhemmend ausgerüstete Bauplatten und Vliese | Glasfasergewebe, Malervlies | Wandbekleidungen und Trockenbauwände | ● Chlorparaffine, PBB, PBDE, TCEP < 0,1 % | ● Chlorparaffine, PBB, PBDE, TCEP < 0,1 % | ● Chlorparaffine, PBB, PBDE, TCEP < 0,1 %
4. Oberflächenbeschichtungen auf überwiegend nicht mineralischen Oberflächen (Holz, Metalle, Kunststoffe)
3a | VOC / gefährliche Stoffe / Schwermetalle (Blei, Cadmium, Chrom-VI) | Vor-Ort verarbeitete Oberflächenbeschichtungen und werkseitige Oberflächen-beschichtungen, sofern kein Nachweis gemäß BIMSchV bzw. TA-Luft vorliegt | Lacke, Lasuren, Beizen inkl. Grundbeschichtungen (entspr.Decopaint-RL Kat. D + E + F) | Beschichtungen auf nicht mineralischen Oberflächen im Innen- und Außenbereich: Metalle, Holz, Kunststoffe (nicht für Bodenbeläge, siehe Pos. 3b, nicht für Feuerverzinkungen, nicht für Beschichtungen auf Ölund/ oder Wachsbasis, siehe Pos. 23) | ● nur wasserbasierende Produkte ● 100g/l < VOC < 130g/l ● keine Pigmente und Sikkative auf Basis von Blei-, Cadmium und Chrom-VI-Verbindungen ● reproduktionstoxische Phthalate < 0,1 % | ● nur wasserbasierende Produkte ● VOC < 100g/l ● keine Pigmente und Sikkative auf Basis von Blei-, Cadmium und Chrom-VI-Verbindungen ● reproduktionstoxische Phthalate <0,1 % | ● nur wasserbasierende Produkte ● VOC < 100g/l ● keine Pigmente und Sikkative auf Basis von Blei-, Cadmium und Chrom-VI-Verbindungen ● reproduktionstoxische Phthalate <0,1 % ● RAL-UZ 12a (Blauer Engel o. glw.)
3b | VOC / gefährliche Stoffe / Schwermetalle (Blei, Cadmium, Chrom-VI) |  |  | Beschichtungen auf nicht mineralischen Bodenbelägen: Parkette und Holzfußböden - auch Treppen (Beschichtungen auf Öl und / oder Wachsbasis siehe Pos. 23) | ● Einhaltung AgBB-Schema ● keine Pigmente und Sikkative auf Basis von Blei-, Cadmium und Chrom-VI-Verbindungen ● zulässige GISCODEs: W1, W2+, W1/DD, W2/DD+, W3+, W3/DD+ ● reproduktionstoxische Phthalate < 0,1 % | ● Einhaltung AgBB-Schema ● keine Pigmente und Sikkative auf Basis von Blei-, Cadmium und Chrom-VI-Verbindungen ● zulässige GISCODEs: W1, W2+, W1/DD, W2/DD+ ● reproduktionstoxische Phthalate < 0,1 % | ● Einhaltung AgBB-Schema ● keine Pigmente und Sikkative auf Basis von Blei-, Cadmium und Chrom-VI-Verbindungen ● zulässige GISCODEs: W1, W2+, W1/DD, W2/DD+ ● reproduktionstoxische Phthalate < 0,1 % ● RAL-UZ 12a (Blauer Engel o. glw.)
23 | VOC / gefährliche Stoffe | Vor-Ort verarbeitete Oberflächenbeschichtungen und werkseitige Oberflächen-beschichtungen, sofern kein Nachweis gemäß BIMSchV bzw. TA-Luft vorliegt | Öle und Wachse | Holzoberflächen von Parkett, Treppen, Holzverkleidungen (innen und außen), Türen etc. | ● Einhaltung AgBB-Schema ● zulässige GISCODEs: Ö10, Ö20 | ● Einhaltung AgBB-Schema ● zulässige GISCODEs: Ö10, Ö20 | ● Einhaltung AgBB-Schema ● TVOC ≤ 250 μg/m³ nach 28 Tagen (Emissionen Kammermessung) ● zulässige GISCODEs: Ö10
44 | gefährliche Einzelstoffe | Flammhemmend ausgerüstete, vor-Ort verarbeitete Oberflächen-beschichtungen und Spachtelmassen | Brandschutzspachtelmassen, Brandschutzcoatings für Kabel, Brandschutzsilikone | Spachtelungen, Beschichtungen, Verklebungen bzw. Abdichtungen im Innen- und Außenraum mit Brandschutzanforderungen | ● Chlorparaffine, PBB, PBDE, TCEP < 0,1 % | ● Chlorparaffine, PBB, PBDE, TCEP < 0,1 % | ● Chlorparaffine, PBB, PBDE, TCEP < 0,1 %
5. Oberflächenbeschichtungen auf überwiegend mineralischen Oberflächen
4 | VOC / gefährliche Stoffe | Vor-Ort verarbeitete Oberflächenbeschichtungen und Oberflächen-vorbereitungen für Beschichtungen | Spachtelmassen (inkl. Q-Spachteln), staubbindende Beschichtungen/ Grundierungen (entspr.Decopaint-RL Kat. G + H), Betonschutzbeschichtungen (ölfest, säurefest, wasserfest, etc.); KEINE EP- und/oder PU-Produkte (hierzu siehe Zeile 17, 19, 20, 20a) | Beschichtungen auf überwiegend mineralischen Oberflächen im Innenbereich: Beton, Mauerwerk, Mörtel, Spachtel (auch Dispersionspachtel), Putze, Vliese, Gipskartonplatten, etc. Nicht betrachtet werden Bodenflächen mit speziellen Beständigkeitsanforderungen (wie OS-Systeme) und Verkehrswege wie Tiefgaragen, Durchfahrten, etc. | ● nur wasserbasierende Produkte ● VOC < 30 g/l | ● nur wasserbasierende Produkte ● VOC < 30 g/l ● lösemittelfrei und weichmacherfrei gemäß Definition VdL-RL01 / Punkt 4.2.4 | ● nur wasserbasierende Produkte ● VOC < 30 g/l ● lösemittelfrei und weichmacherfrei gemäß Definition VdL-RL01 / Punkt 4.2.4
5 | VOC / gefährliche Stoffe / Biozide / Schwermetalle | Vor-Ort verarbeitete Oberflächen-beschichtungen | Innenwand-/ Deckenfarben (entspr.Decopaint-RL Kat. A + B) | Beschichtungen auf überwiegend mineralischen Oberflächen im Innenbereich: Beton, Mauerwerk, Mörtel, Spachtel, Putze sowie auf Gipskartonplatten, Tapeten, Vliese etc. | ● lösemittelfrei und weichmacherfrei gemäß Definition VdL-RL01 / Punkt 4.2.4 ● RAL-UZ 102 (Blauer Engel o. glw.) | ● lösemittelfrei und weichmacherfrei gemäß Definition VdL-RL01 / Punkt 4.2.4 ● RAL-UZ 102 (Blauer Engel o. glw.) | ● lösemittelfrei und weichmacherfrei gemäß Definition VdL-RL01 / Punkt 4.2.4 ● RAL-UZ 102 (Blauer Engel o. glw.)
6a | VOC / Biozide / Schwermetalle | Vor-Ort verarbeitete Oberflächen-beschichtungen | Außenwandfarben inkl. Grundierungen (entspr.Decopaint-RL Kat. C) | Beschichtungen auf überwiegend mineralischen Untergründen im Außenbereich: Beton, Mauerwerk, Mörtel und Spachtel (auch Dispersionsspachtel), Putze sowie auf Fassadentapeten, etc. | ● nur wasserbasierende Produkte ● 20 g/l < VOC < 30 g/l ● keine Pigmente und Sikkative auf Basis von Blei-, Cadmium und Chrom-VI-Verbindungen | ● nur wasserbasierende Produkte ● 20 g/l < VOC < 30 g/l ● keine Pigmente und Sikkative auf Basis von Blei-, Cadmium und Chrom-VI- Verbindungen ● kein Einsatz von bioziden Wirkstoffen außer Topfzonservierern | ● nur wasserbasierende Produkte ● VOC < 20 g/l ● keine Pigmente und Sikkative auf Basis von Blei-, Cadmium und Chrom-VI- Verbindungen ● kein Einsatz von bioziden Wirkstoffen, außer Topfzonservierern
7 | VOC / gefährliche Stoffe | Vor-Ort verarbeitete Oberflächen-beschichtungen | nicht filmbildende Imprägnierungen | Beschichtungen auf mineralischen Untergründen im Innenbereich: Natur- und Betonwerksteinbodenbeläge | ● GISCODE GH 10 (entaromatisiert) | ● GISCODE GH 10 (entaromatisiert) | ● GISCODE GH 10 (entaromatisiert) ● Lösemittelgehalt < 5 %
11 |  |  | Epoxidharz-, PU-, Dispersions- und PMMA-Beschichtungen | Pastöse oder flüssige Abdichtungen und rissüberbrückende Untergrundbehandlung im Innenbereich für Bodenund Wandaufbauten mit Feuchtigkeitsbeanspruchung | ● zulässige GISCODEs: _D1 _RE0, RE1 _RU0,5, RU1 _PU10, PU20 _RMA10 | ● zulässige GISCODEs: _D1 _RE0, RE1 _RU0,5, RU1 _PU10, PU20 _RMA10 ● EMICODE EC1 und EC1 PLUS o. glw. | ● zulässige GISCODEs: _D1 _RE0, RE1 _RU0,5, RU1 _PU10, PU20 _RMA10 ● EMICODE EC1 und EC1 PLUS o. glw.
17 | VOC / gefährliche Stoffe | Vor-Ort verarbeitete Oberflächen-beschichtungen | Reaktive PU-Produkte – auch in Systemaufbauten, 1K- und 2-K-Systeme | Versiegelungen (Fließbeschichtungen) auf mineralischen Oberflächen – ausgenommen OS-Systeme für Parkhaus, etc. | ● Einhaltung AgBB-Schema ● zulässige GISCODEs: PU10, PU20 | ● Einhaltung AgBB-Schema ● zulässige GISCODEs: PU10 | ● Einhaltung AgBB-Schema ● TVOC ≤ 250 μg/m³ nach 28 Tagen (Emissionen Kammermessung) ● zulässige GISCODEs: PU10
19 |  |  | Epoxidharzbeschichtungen – auch in Systemaufbauten, 1K- und 2-K-Systeme | Versiegelungen (Fließbeschichtungen) auf mineralischen Oberflächen - ausgenommen OS-Systeme für Parkhaus, etc. (hierzu siehe Pos. 20) | ● Einhaltung AgBB-Schema ● zulässige GISCODEs: RE0, RE1, RE2 | ● Einhaltung AgBB-Schema ● zulässige GISCODEs: RE0, RE1 | ● Einhaltung AgBB-Schema ● TVOC ≤ 250 μg/m³ nach 28 Tagen (Emissionen Kammermessung) ● zulässige GISCODEs: RE0, RE1
20a |  |  | Epoxidharz- und PU-Beschichtungen (auch in Kombination) mit speziellen Beständigkeitsanforderungen für Boden- und Wandflächen | Versiegelungen und Fließ-Beschichtungen von Industrieböden, Parkflächen (innen und außen) und Tiefgaragenbeschichtungen inkl. Sockelbeschichtungen (OS 8 und 11) mit Ausnahme von Markierungen (nicht geregelt) | ● zulässige GISCODEs: _PU10, PU20, PU40, PU60 _RE0, RE1, RE2 | ● zulässige GISCODEs: _PU10, PU40, PU60 _RE0, RE1 | ● zulässige GISCODEs: _PU10, PU40, PU60 _RE0, RE1
20b | VOC / gefährliche Stoffe | Vor-Ort verarbeitete Oberflächen-beschichtungen | PMMA-Flüssigkunststoff-Beschichtungen (auch in Kombination) mit speziellen Beständigkeitsanforderungen für Boden-, Wand- und Dachflächen | Versiegelungen und Fließ-Beschichtungen von Industrieböden, Parkflächen (innen und außen) und Tiefgaragenbeschichtungen (OS 8 und 11) mit Ausnahme von Markierungen (nicht geregelt) sowie Abdichtungen von Dachflächen und aufgehender Bauteile E26 (z. B. Sockel oder einzudichtende Bauteile im Dachbereich) | keine Anforderungen | ● zulässiger GISCODE: RMA10 | ● zulässiger GISCODE: RMA10
35 | Biozide | Vor-Ort verarbeitete Oberflächen-beschichtungen | Fassadenputze | Putze im Außenbereich: Beton, Mauerwerk, Mörtel oder im WDVS | keine Anforderungen | ● kein Einsatz von bioziden Wirkstoffen außer Topfkonservierern | ● kein Einsatz von bioziden Wirkstoffen außer Topfkonservierern
6. Kleb- und Dichtstoffe
6b | VOC / gefährliche Stoffe | Vor-Ort verarbeitete Klebstoffe | Dispersions- und PU-Klebstoffe | Verklebungen im Außenbereich von geschäumten Dämmstoffen an Fassaden und Flächdächern sowie von Fassadentapeten | ● VOC < 40 g/l ● Chlorparaffine < 0,1 % (siehe Anlage 2, A) ● für PU-Klebstoffe gilt zusätzlich: PBDE, TCEP < 0,1 % (siehe Anlage 2, B/C) | ● VOC < 40 g/l ● Chlorparaffine < 0,1 % (siehe Anlage 2, A) ● für PU-Klebstoffe gilt zusätzlich: PBDE, TCEP < 0,1 % (siehe Anlage 2, B/C) | ● VOC < 40 g/l ● Chlorparaffine < 0,1 % (siehe Anlage 2, A) ● für PU-Klebstoffe gilt zusätzlich: PBDE, TCEP < 0,1 % (siehe Anlage 2, B/C)
8 | VOC / gefährliche Stoffe / Biozide | Vor-Ort verarbeitete Dichtungsmassen, Fugendichtstoffe, Klebstoffe | Kleb- und Dichtstoffe aus PU, SMP (silanmodifizierte Polymere), Acrylat (einschließlich Dispersionsklebstoffe) oder Silikon | Punkt- und linienförmige Verklebungen und Abdichtungen im Innenraum inkl. TGA. Nicht betrachtet werden Bereiche mit sicherheitsrelevanten, bauaufsichtlichen Anforderungen wie z.B. Glasbau, Fassade und Bereiche mit Brandschutzanforderungen | ● Chlorparaffine < 0,1 % (siehe Anlage 2, A) ● für PU-Klebstoffe gilt zusätzlich: _TCEP < 0,1 % (siehe Anlage 2, C) _zulässige GISCODEs: PU10, PU20 | ● keine amin- oder oximvernetzenden Silikone ● zusätzlich gilt: RAL-UZ 123 oder ● EMICODE EC1 / EC1PLUS o. glw. oder VOC < 10g/l ● Chlorparaffine < 0,1 % (siehe Anlage 2, A) ● für PU-Klebstoffe gilt zusätzlich: _TCEP < 0,1 % (siehe Anlage 2, C) _zulässige GISCODEs: PU10, PU20 | ● Chlorparaffine < 0,1 % (siehe Anlage 2, A) ● für PU-Klebstoffe gilt zusätzlich: _TCEP < 0,1 % (siehe Anlage 2, C) _zulässige GISCODEs: PU10, PU20 ● keine amin- oder oximvernetzenden Silikone ● zusätzlich gilt: RAL-UZ 123 oder ● EMICODE EC1 / EC1PLUS o. glw. oder VOC < 10g/l
9 | VOC / gefährliche Stoffe | Vor-Ort verarbeitete Kleb- und Fugendichtstoffe | Kleb- und Dichtstoffe für die Herstellung der Luftdichtigkeit an Fassade innen und außen: z. B. PU, PU-Hybrid, MS-Polymer, SMP o. ä. | Punkt- und linienförmige Verklebungen von Bauteilen zur Herstellung der Luftdichtheit an Fassade, Fenstern und Außentüren | ● Chlorparaffine < 0,1 % (siehe Anlage 2, A) ● für PU-Klebstoffe gilt zusätzlich: TCEP < 0,1 % (siehe Anlage 2, C) | ● Chlorparaffine < 0,1 % (siehe Anlage 2, A) ● EMICODE EC1 / EC1PLUS o. glw. oder VOC < 10g/l ● für PU-Klebstoffe gilt zusätzlich: TCEP < 0,1 % (siehe Anlage 2, C) | ● Chlorparaffine < 0,1 % (siehe Anlage 2, A) ● EMICODE EC1 / EC1PLUS o. glw. oder VOC < 10g/l ● für PU-Klebstoffe gilt zusätzlich: TCEP < 0,1 % (siehe Anlage 2, C)
7. Verlegewerkstoffe
10a | VOC / gefährliche Stoffe / Biozide | Vor-Ort verarbeitete Verlegewerkstoffe | Verlegewerkstoffe für keramische Wand- / Bodenfliesen und -platten | Grundierungen, Voranstriche, Spachtelmassen und Klebstoffe unter keramischen Wand- / und Bodenfliesen und -platten | ● mineralische Fliesenkleber (Werktrockenmörtel) sind zulässig ● zulässige GISCODEs: _D1, RU0,5, RU1, RE1 oder RS10 ● EMICODE EC1/ EC1PLUS o. glw. gilt als Erfüllungsnachweis | ● mineralische Fliesenkleber (Werktrockenmörtel) sind zulässig ● zulässige GISCODEs: _D1, RU0,5, RU1, RE1 oder RS10 ● RAL-UZ 113 (Blauer Engel o. glw.) gilt als Erfüllungsnachweis ● EMICODE EC1/ EC1PLUS o. glw. gilt als Erfüllungsnachweis | ● mineralische Fliesenkleber (Werktrockenmörtel) sind zulässig ● zulässige GISCODEs: _D1, RU0,5, RU1, RE1 oder RS10 ● RAL-UZ 113 (Blauer Engel o. glw.) gilt als Erfüllungsnachweis ● EMICODE EC1/ EC1PLUS o. glw. gilt als Erfüllungsnachweis
10b |  | Vor-Ort verarbeitete Verlegewerkstoffe und werkseitig erarbeitete Hilfsstoffe zur Herstellung von Fertigbodenelementen (z. B. Hohlraumböden) und werkseitige Oberflächen-beschichtungen, sofern kein Nachweis gemäß BIMSchV bzw. TA-Luft vorliegt | Grundierungen, Voranstriche, Spachtelmassen und Klebstoffe für Wand- und Bodenbeläge | Verlegewerkstoffe für und Hilfsstoffe zur Belegung von Wand- und Bodenbelägen. Nicht für Fliesen und Platten (hierzu siehe Pos. 10) | ● EMICODE EC1/ EC1PLUS o. glw. | ● RAL-UZ 113 (Blauer Engel o. glw.) gilt als Erfüllungsnachweis | ● EMICODE EC1/ EC1PLUS o. glw. ● RAL-UZ 113 (Blauer Engel o. glw.) gilt als Erfüllungsnachweis
12 | VOC / gefährliche Stoffe | Vor-Ort verarbeitete Verlegewerkstoffe | Tapetenkleber | Klebstoffe für Tapeten | ● Pulverprodukte oder ● zulässiger GISCODE: D1 | ● Pulverprodukte oder ● zulässiger GISCODE: D1 | ● Pulverprodukte oder ● zulässiger GISCODE: D1 ● weichmacherfreie Pulverprodukte oder ● lösemittelfreie und weichmacherfreie Dispersionsklebstoffe gemäß Definition VdL-RL01 / Punkt 4.2.4
8. Metallbleche und (Korrosions-) Schutzbeschichtungen für Metalle, Metallprodukte
13 | VOC | Vor-Ort verarbeitete Oberflächenbeschichtungen und werkseitige Oberflächen-beschichtungen, sofern kein Nachweis gemäß BIMSchV bzw. TA-Luft vorliegt | Korrosionsschutzbeschichtungen (max. Korrosivitätskategorie C2 hoch) enstprechend Decopaint-RL Kat. I und J | Tragende und nichttragende Metallbauteile im Innenbereich (Wandstärke > 3mm) wie z.B. Atriumkonstruktion, Brücken etc. ohne besondere mechanische Beanspruchung | ● nur wasserbasierend VOC-Gehalt < 140 g/l | ● nur wasserbasierend VOC-Gehalt < 140 g/l | ● nur wasserbasierend VOC-Gehalt < 100 g/l oder ● Einsatz eines C3-Systems
14 |  |  | Korrosionsschutzbeschichtungen – werkseitig grundiert und bauseitig endbeschichtet (max. Korrosivitätskategorie C3 hoch) | Tragende Metallbauteile (Wandstärke> 3mm) wie z.B. Atriumkonstruktion, Brücken etc. | ● Beschichtungssystem mit VOC-Gehalt < 90 g/m² (Gesamtsystem) | ● Beschichtungssystem mit VOC-Gehalt < 60 g/m² (Gesamtsystem) | ● Beschichtungssystem mit VOC-Gehalt < 30 g/m² (Gesamtsystem)
15 |  |  | Korrosionsschutzbeschichtungen – werkseitig grundiert und bauseitig endbeschichtet (max. Korrosivitätskategorie C4 hoch) | Tragende Metallbauteile (Wandstärke> 3mm) wie z.B. Atriumkonstruktion, Brücken etc. | ● Beschichtungssystem mit VOC-Gehalt < 120 g/m² (Gesamtsystem) | ● Beschichtungssystem mit VOC-Gehalt < 90 g/m² (Gesamtsystem) | ● Beschichtungssystem mit VOC-Gehalt < 60 g/m² (Gesamtsystem)
16 |  |  | Korrosionsschutzbeschichtungen – werkseitig grundiert und bauseitig endbeschichtet (entsprechend Decopaint-RL Kat. I + J) | Nicht tragende Metallbauteile wie Treppengeländer, M+E38etallunterkonstruktionen, Zargen, Stahltüren, Fassadenelemente etc. | ● wenn lösemittelbasierend VOC-Gehalt < 300 g/l | ● nur wasserbasierend VOC-Gehalt < 140 g/l | ● nur wasserbasierend VOC-Gehalt < 140 g/l
27 | Schwermetalle (Chrom-VI) | Oberflächenveredelung | eloxierte Aluminium- und passivierte Edelstahloberflächen | Aluminium- und Edelstahlbleche und -profile für Oberflächenbekleidungen (Fassade, Dach, Fenster, Türen, Tore, Sonnenschutzsysteme, etc.) | keine Anforderungen | ● Chrom-VI-oxidfreie Passivierungsmittel | ● Chrom-VI-oxidfreie Passivierungsmittel
30 | Schwermetalle (Kupfer, Zink) | Metallbleche | Unbeschichtete Kupfer- und Zinkbleche | Dacheindeckung und Dachrinnen, Fassade bezgl. direkt bewitterte Bauteile, für die eine Regenwasserreinigung technisch möglich ist | keine Anforderungen | ● Regenwasserreinigungsanlagen bei Metallflächen von insgesamt > 50 m² bzw. Nachweis Abtrag gemäß Leitfaden UBA 17/05 | ● Regenwasserreinigungsanlagen bei Metallflächen von insgesamt > 50 m² bzw. Nachweis Abtrag gemäß Leitfaden UBA 17/05
9. Bitumenprodukte zur Abdichtung
21 | VOC / gefährliche Stoffe | Vor-Ort verarbeitete Oberflächen-beschichtungen | kalt verarbeitete Bitumenbeschichtungen inkl. Voranstriche, -kleber und -versiegelungen (außer Bitumenvoranstriche für Umkehrdächer, siehe hierzu Pos 22) | Dachabdichtungen, Bauwerksabdichtungen gegen Erdreich / Wasser / Feuchte, Bitumendickbeschichtungen und Dämmstoffmontage | ● zulässige GISCODEs: BBP 10, BBP 20 | ● zulässiger GISCODE: BBP 10 | ● zulässiger GISCODE: BBP 10
22 |  |  | Bitumenvoranstrich | Bituminöse Verbundabdichtungen beim Umkehrdach | ● zulässige GISCODEs: BBP10, BBP20, BBP30 | ● zulässige GISCODEs: BBP10, BBP20, BBP30 | ● zulässige GISCODEs: BBP10, BBP20, BBP30
37 | Biozide | Abdichtungsbahnen | Polymerbitumenbahnen | Dachabdichtungen | ● kein Zusatz von durchwurzelungshemmenden Wirkstoffen wie z.B. Mecoprop | ● kein Zusatz von durchwurzelungshemmenden Wirkstoffen wie z.B. Mecoprop | ● kein Zusatz von durchwurzelungshemmenden Wirkstoffen wie z.B. Mecoprop
10. Holzschutzmittel
24 | Biozide | Holzschutzmittel | Holzschutz nach DIN 6880-2 und 3 | tragende Holzbauteile in feuchtigkeitsrelevanten Innenräumen (z. B. ungeheizten Atrien, Schwimmhallen) nebst Auskragungen nach außen | ● GK 0 und 1: Holzschutz nur konstruktiv nach DIN 68800-2 ● GK 2 - 3: Zugelassenes Biozidprodukt durch BAUA oder DIBT ● zusätzlich gilt Pos. 46a | ● GK 0, 1, 2 und 3: Holzschutz nur konstruktiv nach DIN 68800-2 oder ● natürliche Dauerhaftigkeit nach DIN EN 350-2 ● zusätzlich gilt Pos. 46a | ● GK 0, 1, 2 und 3: Holzschutz nur konstruktiv nach DIN 68800-2 oder ● natürliche Dauerhaftigkeit nach DIN EN 350-2 ● zusätzlich gilt Pos. 46a
25 |  |  |  | Außenliegende tragende Holzbauteile | ● GK 1 und 2: Holzschutz nur konstruktiv nach 68800-2 ● GK 3 - 4: Zugelassenes Biozidprodukt durch BAUA oder DIBT ● zusätzlich gilt Pos. 46a | ● GK 1 und 2: Holzschutz nur konstruktiv nach 68800-2 oder ● natürliche Dauerhaftigkeit nach DIN EN 350-2 ● GK 3 - 4: Zugelassenes Biozidprodukt durch BAUA oder DIBT ● zusätzlich gilt Pos. 46a | ● GK 1 und 2: Holzschutz nur konstruktiv nach 68800-2 oder ● natürliche Dauerhaftigkeit nach DIN EN 350-2 ● GK 3 - 4: Zugelassenes Biozidprodukt durch BAUA oder DIBT ● zusätzlich gilt Pos. 46a
26 |  |  | Chemische Imprägnierung nichttragender Bauteile | Holzfenster, nichttragende Holzbauteile innen und außen | ● Kein chemischer Holzschutz im Innenraum Ausnahme: Fenster nur mit Produkten mit BAuA-Zulassung oder RAL-GZ 830 ● Nur BAUA-zugelassenes Biozidprodukt für außenliegende nichttragende Holzbauteile oder ● RAL-GZ 830 ● zusätzlich gilt Pos. 46a | ● Kein chemischer Holzschutz im Innenraum, Fenster (GK 2) und Außenbereich ● Ausnahme: Fenster (GK 3) nur mit Produkten mit BAuAZulassung ● zusätzlich gilt Pos. 46a | ● Kein chemischer Holzschutz im Innenraum, Fenster (GK 2) und Außenbereich – Einsatz von Hölzern mit natürlicher Dauerhaftigkeit nach DIN EN 350-2 ● Ausnahme: Fenster (GK 3) nur mit Produkten mit BAuAZulassung ● zusätzlich gilt Pos. 46a
46a | gefährliche Einzelstoffe | Biozidhaltige und flammhemmend ausgerüstete Hölzer und Holzwerkstoffe | Holzschutzmittelpräparate, behandeltes Holz und Holzwerkstoffe | Holzkonstruktionen und Bekleidungen | ● reproduktionstoxische Borverbindungen < 0,1 % | ● reproduktionstoxische Borverbindungen < 0,1 % | ● reproduktionstoxische Borverbindungen < 0,1 %
11. PVC-Produkte
29 | Schwermetalle (Blei, Cadmium, Zinn) / gefährliche Einzelstoffe | Bauprodukte aus Kunststoff | Bauprodukte aus PVC | Wandbeläge, Fassadenelemente, Lichtkuppeln, Fensterprofile, Rinnen, Rohre, Kanäle und Kabel aus PVC sowie PVC-Folien zur Abdichtung an Dach und Außenwänden UG | ● keine Cadmium- und Bleistabilisatoren ● für Weich-PVC gilt: reproduktionstoxische Phthalat-Weichmacher < 0,1 % | ● keine Cadmium- und Bleistabilisatoren ● für Weich-PVC gilt: reproduktionstoxische Phthalat-Weichmacher < 0,1 % | ● keine Cadmium- und Bleistabilisatoren ● für Weich-PVC gilt: reproduktionstoxische Phthalat-Weichmacher < 0,1 %
12. Dämmstoffe und Ortschäume
32a | Halogenierte Treibmittel / gefährliche Einzelstoffe | Kunstschaum-Dämmstoffe für Gebäude und Haustechnik | EPS/XPS/PUR/PIR-Dämmprodukte, Melamin- und Phenolharzschäume, für den Innen- und Außenbereich für Dämmstoffe in WDVS gilt zusätzlich Pos. 36a | Wand-, Decken-, Bodendämmung, flexible TGA-Dämmung | ● Frei von halogenierten Treibmitteln ● HBCDD in EPS/XPS, TCEP in PUR/PIR < 0,1 % | ● Frei von halogenierten Treibmitteln ● HBCDD in EPS/XPS, TCEP in PUR/PIR < 0,1 % | ● Frei von halogenierten Treibmitteln ● HBCDD in EPS/XPS, TCEP in PUR/PIR < 0,1 %
32b | gefährliche Einzelstoffe | Kunstschaum- Dämmstoffe für Gebäude und Haustechnik | gummiartige Dämmprodukte auf Kautschuk- und PP/PE/EPDM-Basis im Innenbereich | Bodendämmung, flexible TGA-Dämmung | ● Frei von Altreifengranulat ● Chlorparaffine, PBDE < 0,1 % | ● Frei von Altreifengranulat ● Chlorparaffine, PBDE < 0,1 % | ● Frei von Altreifengranulat ● Chlorparaffine, PBDE < 0,1 %
33 | Halogenierte Treibmittel / gefährliche Einzelstoffe (Formaldehyd) | Ortschaum | Spritz- und Montageschäume | Spritz- und Montageschäume im Innen- und Außenbereich z.B. für die Montage von Türen und Fenstern sowie von Fassadendämmungen (inkl. WDVS), Perimeter-, Kellerdecken- und Flachdachdämmungen oder zur Füllung von Fugen | ● Frei von halogenierten Treibmitteln ● keine Urea-Formaldehyd-Schäume ● für PU-Montageschäume gilt zusätzlich: TCEP< 0,1 % | ● Verzicht auf Spritz- und Montageschäume (außer bei Fugen mit wärmetechnischer Anforderung gemäß abZ) | ● Verzicht auf Spritz- und Montageschäume (außer bei Fugen mit wärmetechnischer Anforderung gemäß abZ, dann: ● Frei von halogenierten Treibmitteln ● keine Urea-Formaldehyd-Schäume ● für PU-Montageschäume gilt zusätzlich: TCEP< 0,1 %)
36a | Biozide / gefährliche Stoffe / halogenierte Treibmittel | Dämmstoffe | Mineralische und nicht mineralische Außenwanddämmungen (Außenwandfarben siehe Pos. 6, Putze siehe Pos. 35) | Wärmedämmverbundsysteme | ● für Kunstschaum-Dämmstoffe gelten Anforderungen in Pos. 32a ● für organische Dämmstoffe gilt Pos. 46 | ● RAL-UZ 140 (Blauer Engel o. glw.) | ● für Kunstschaum-Dämmstoffe gelten Anforderungen in Pos. 32a ● für organische Dämmstoffe gilt Pos. 46 ● RAL-UZ 140 (Blauer Engel o. glw.)
36b | VOC / Biozide / gefährliche Stoffe / gefährliche Einzelstoffe (Formaldehyd) / halogenierte Treibmittel |  | mineralische und nicht mineralische Innendämmungen | Innendämmung von Aufenthaltsräumen an Wand, Decke, Bodenplatte, Raumtrennwänden, bei Holzrahmen- und Holztafelbauweise | ● für Kunstschaum-Dämmstoffe gelten Anforderungen in Pos. 32a und 32b ● für organische Dämmstoffe gilt Pos. 46 | ● für Kunstschaum-Dämmstoffe gelten Anforderungen in Pos. 32a und 32b ● für organische Dämmstoffe gilt Pos. 46 ● zusätzlich gilt: Einhaltung AgBB-Schema | ● für Kunstschaum-Dämmstoffe gelten Anforderungen in Pos. 32a und 32b ● für organische Dämmstoffe gilt Pos. 46 ● zusätzlich gilt: Einhaltung AgBB-Schema ● RAL-UZ 132 (Blauer Engel o. glw.)
46b | gefährliche Einzelstoffe | Biozidhaltige und flammhemmend ausgerüstete Dämmstoffe | Dämmstoffe aus nachwachsenden Rohstoffen (z.B. Zellulose, Holzfaserplatten, Holzwolle, Schafwolle, etc.) | Dämmstoffplatten und -matten sowie Einblasdämmungen, Schüttungen oder Stopfmassen | ● reproduktionstoxische Borverbindungen < 0,1 % | ● reproduktionstoxische Borverbindungen < 0,1 % | ● reproduktionstoxische Borverbindungen < 0,1 %
13. Kältemittel
34 | Halogenierte Kältemittel | Kältemittel | Kältemittel | RLT-Anlagen mit Kältetechnik | keine Anforderungen | ● Frei von voll- und teilhalogenierten Kältemitteln | ● Frei von voll- und teilhalogenierten Kältemitteln
14. Betontrennmittel
43 | gefährliche Stoffe | Betontrennmittel | Schalöle und Trennmittel | Betonieren | ● zulässige GISCODEs: BTM10/15 | ● zulässiger GISCODE: BTM10 | ● zulässiger GISCODE: BTM10 ● RAL-UZ 178 (Blauer Engel o. glw.)