## Tabelle1
Kostenblatt zum Vergabeverfahren xy
EFPiB-0035 “Herrenportrait mit Allongeperücke und Harnisch” Maße: 73,5 cm x 55,4 cm
Position | Maßnahme | Preis in Euro/Netto | Stunden
Keilrahmen
1 | Abspannen des Gemäldes vom ungenügenden Spannrahmen
2 | Anfertigung eines neuen keilbaren, ovalen Spannrahmens im originalem Format bemessen nach vorhandener Spannkante
3 | Aufspannen des doublierten Gemäldes auf den neuen Spannrahmen mit gebläuten Nägeln und Unterleg-Päppchen aus säurefreiem Karton
Gemälde - Bildträger
4 | Ebnen von Deformationen des Bildträgers mittels Wärme, ggf. Zuhilfenahme von befeuchtetem Filterkarton und Goretex®-Membran und Druck (IR-Strahlung oder Heizschuh) anschließendes Beschweren mit Gewichten über Filterkarton
5 | Reduzierung des Wachskonsolidierungsmittels mechanisch und mittels Wärme über Filterkarton
6 | Reinigung der Rückseite trocken Staubpinsel und Staubsauger ggf. Latexschwamm
7 | Schließen von Bildträgerfehlstellen mittels Bindemittel-Faser-Gemisch Rezeptur: 1VT Bindemittelmischung + 1 VT Flachsfaserfragmente (0,5-1 mm aufbereitet durch 60 min kochen und pürieren + trocknen) Bindemittelmischung: 1 GT 15%iger Störleim + 1 GT 10 %iger Weizenstärkekleister -ggf. Vorleimen der Risskanten - ggf. Schließen weiterer kleinerer Löcher - Bereiche über Holytex®-Vlies und Filterkarton mind. 8h beschweren Schließen der fehlenden Spannrandbereiche mit Intarsien und Bindemittel-Faser-Gemisch
8 | EVENTUALPOSITION (als Prozessoption, Summe fließt in die Angebotsauswertung ein): Doublierung des Bildträgers: - Entscheid nach Abnahme vom Spannrahmen und Begutachtung der nicht sichtbaren Rückseiten. Im Falle der Doublierung: Dekatieren einer geeigneten Leinwand (ähnliche Webdichte) / Beschichten der Doublierleinwand mit Beva-Folie der Stärke 25 µm / Ansiegeln der Doublierleinwand
Gemälde - Bildschicht
9 | Festigung der Bildschicht mit 5%igem Störleim und Verdicken mit Methocel® A4C 3%ig (nach Bedarf wiederholen), Flexibilisierung der Bildschicht mittels Wärme, Bei Abnahme des Konsolidierungsmittels mit Blitzfixschwamm oder Microfasertuch Reinigung der Bildschicht
10 | Kittung der Fehlstellen mit Glutinleim-Kreide-Kitt (Hasenhautleim 7%ig und Champagnerkreide) sowie deren Strukturierung, ggf. Anfärben des Kittes mit Eisenoxidrot
11 | Volllretusche in Gouache, nach Firnisauftrag Abschlussretusche mit Gamblin® - Conservation Colors oder Harz-Öl Farben sowie Glanzangleich mit Mastix
12 | Abnahme des fleckigen und gegilbten Firnisses und Oberflächenschmutzes mittels geeignetem polarem Lösungsmittel, ggf. in Carbopl® EZ2-Gel aufgrund der offenen Leinwandstruktur
13 | Abschlussfirnis: Dammar in Shellsol D70 (oder geeignetem Lösungsmittel) ca. 1 GT Dammar + 3 GT LM, gesprüht, um ein Anlösend der Doublierung zu vermeiden
Transport
14 | EVENTUALPOSITION: Abholung und Rücktransport (Position als Bedarf, fließt damit nicht in die Angebotsauswertung ein)
Dokumentation
15 | Kurzdokumentation zur Restaurierung mit Fotos und stichpunktartigem Text, als pdf, Abgabe eines digitalen Ordners mit relevanten fotografischen Aufnahmen (Fotorechte gehen auf Stiftung über)
Nettogesamtsumme |  | 0
Mehrwertsteuer in % |  | 0
Bruttogesamtsumme |  | 0
Bitte befüllen Sie nur die gelb markierten Zellen mit Ihren Angaben. Bei Fehlern oder Hinweisen kontaktieren Sie
die ausschreibende Stelle. Bemühen Sie sich nicht, den Zellschutz zu umgehen, da Ihr Angebot sonst ggf.
vom Wettbewerb ausgeschlossen werden müsste.